## Лист1
freq [kHz] | Number | Amplitude [V] | Phase [deg] | Phase after rotate 180 [deg] | Type
25 | 1 | 2022-02-11 | -136 | 44 | throught_plate | Дефект под сплошной дистанционирующей решеткой
25 | 2 | 11 | -137 | 43 | throught_plate | Дефект под сплошной дистанционирующей решеткой
25 | 3 | 11.18 | -137 | 43 | throught_plate | Дефект под сплошной дистанционирующей решеткой
100 | 1 | 2022-04-10 | -125 | 55 | throught_plate | Дефект под сплошной дистанционирующей решеткой
100 | 2 | 10.38 | -125 | 55 | throught_plate | Дефект под сплошной дистанционирующей решеткой
100 | 3 | 10.59 | -126 | 54 | throught_plate | Дефект под сплошной дистанционирующей решеткой
200 | 1 | 2022-12-07 | -116 | 64 | throught_plate | Дефект под сплошной дистанционирующей решеткой
200 | 2 | 2022-02-07 | -118 | 62 | throught_plate | Дефект под сплошной дистанционирующей решеткой
200 | 3 | 7.16 | -115 | 65 | throught_plate | Дефект под сплошной дистанционирующей решеткой
25 | 1 | 2022-01-11 | -138 | 42 | throught_plateHole | Дефект под дистанционирующей решеткой с отверстиями
25 | 2 | 11.13 | -137 | 43 | throught_plateHole | Дефект под дистанционирующей решеткой с отверстиями
25 | 3 | 2022-01-11 | -136 | 44 | throught_plateHole | Дефект под дистанционирующей решеткой с отверстиями
100 | 1 | 9.91 | -127 | 53 | throught_plateHole | Дефект под дистанционирующей решеткой с отверстиями
100 | 2 | 2022-09-10 | -126 | 54 | throught_plateHole | Дефект под дистанционирующей решеткой с отверстиями
100 | 3 | 2022-09-10 | -126 | 54 | throught_plateHole | Дефект под дистанционирующей решеткой с отверстиями
200 | 1 | 7.74 | -124 | 56 | throught_plateHole | Дефект под дистанционирующей решеткой с отверстиями
200 | 2 | 2022-09-07 | -124 | 56 | throught_plateHole | Дефект под дистанционирующей решеткой с отверстиями
200 | 3 | 7.87 | -124 | 56 | throught_plateHole | Дефект под дистанционирующей решеткой с отверстиями
25 | 1 | 2022-03-13 | -118 | 62 | throught_cuprum | Дефект под слоем меди
25 | 2 | 12.27 | -169 | 11 | throught_cuprum | Дефект под слоем меди
25 | 3 | 12.32 | -168 | 12 | throught_cuprum | Дефект под слоем меди
100 | 1 | 9.76 | -92 | 88 | throught_cuprum | Дефект под слоем меди
100 | 2 | 12.31 | -154 | 26 | throught_cuprum | Дефект под слоем меди
100 | 3 | 12.46 | -153 | 27 | throught_cuprum | Дефект под слоем меди
200 | 1 | 2022-01-13 | -99 | 81 | throught_cuprum | Дефект под слоем меди
200 | 2 | 2022-07-13 | -144 | 36 | throught_cuprum | Дефект под слоем меди
200 | 3 | 3.83 | -145 | 35 | throught_cuprum | Дефект под слоем меди
25 | 1 | 10.49 | -140 | 40 | throught_magnetit | Дефект под слоем магнетита
25 | 2 | 10.57 | -140 | 40 | throught_magnetit | Дефект под слоем магнетита
25 | 3 | 10.51 | -139 | 41 | throught_magnetit | Дефект под слоем магнетита
100 | 1 | 10.26 | -136 | 44 | throught_magnetit | Дефект под слоем магнетита
100 | 2 | 10.26 | -135 | 45 | throught_magnetit | Дефект под слоем магнетита
100 | 3 | 10.24 | -135 | 45 | throught_magnetit | Дефект под слоем магнетита
200 | 1 | 10.54 | -135 | 45 | throught_magnetit | Дефект под слоем магнетита
200 | 2 | 10.58 | -134 | 46 | throught_magnetit | Дефект под слоем магнетита
200 | 3 | 10.49 | -135 | 45 | throught_magnetit | Дефект под слоем магнетита
25 | 1 | 8.69 | -160 | 20 | throught_magnetit_over_Cu | Дефект под медью и магнетитом. Медь покрывает весь дефект. магнетит только половину
25 | 2 | 8.61 | -163 | 17 | throught_magnetit_over_Cu | Дефект под медью и магнетитом. Медь покрывает весь дефект. магнетит только половину
25 | 3 | 2022-06-08 | -165 | 15 | throught_magnetit_over_Cu | Дефект под медью и магнетитом. Медь покрывает весь дефект. магнетит только половину
100 | 1 | 13.62 | -165 | 15 | throught_magnetit_over_Cu | Дефект под медью и магнетитом. Медь покрывает весь дефект. магнетит только половину
100 | 2 | 13.51 | -165 | 15 | throught_magnetit_over_Cu | Дефект под медью и магнетитом. Медь покрывает весь дефект. магнетит только половину
100 | 3 | 13.68 | -163 | 17 | throught_magnetit_over_Cu | Дефект под медью и магнетитом. Медь покрывает весь дефект. магнетит только половину
200 | 1 | 17.86 | -142 | 38 | throught_magnetit_over_Cu | Дефект под медью и магнетитом. Медь покрывает весь дефект. магнетит только половину
200 | 2 | 17.76 | -141 | 39 | throught_magnetit_over_Cu | Дефект под медью и магнетитом. Медь покрывает весь дефект. магнетит только половину
200 | 3 | 18 | -141 | 39 | throught_magnetit_over_Cu | Дефект под медью и магнетитом. Медь покрывает весь дефект. магнетит только половину
25 | 1 | 8.63 | -165 | 15 | throught_magnetit_over_Cu_around | Дефект под медью и магнетитом. Медь только окружает дефект. магнетит закрывает половину дефекта.
25 | 2 | 8.56 | -165 | 15 | throught_magnetit_over_Cu_around | Дефект под медью и магнетитом. Медь только окружает дефект. магнетит закрывает половину дефекта.
25 | 3 | 8.59 | -164 | 16 | throught_magnetit_over_Cu_around | Дефект под медью и магнетитом. Медь только окружает дефект. магнетит закрывает половину дефекта.
100 | 1 | 13.47 | -162 | 18 | throught_magnetit_over_Cu_around | Дефект под медью и магнетитом. Медь только окружает дефект. магнетит закрывает половину дефекта.
100 | 2 | 13.34 | -162 | 18 | throught_magnetit_over_Cu_around | Дефект под медью и магнетитом. Медь только окружает дефект. магнетит закрывает половину дефекта.
100 | 3 | 13.31 | -161 | 19 | throught_magnetit_over_Cu_around | Дефект под медью и магнетитом. Медь только окружает дефект. магнетит закрывает половину дефекта.
200 | 1 | 17.26 | -141 | 39 | throught_magnetit_over_Cu_around | Дефект под медью и магнетитом. Медь только окружает дефект. магнетит закрывает половину дефекта.
200 | 2 | 2022-11-17 | -140 | 40 | throught_magnetit_over_Cu_around | Дефект под медью и магнетитом. Медь только окружает дефект. магнетит закрывает половину дефекта.
200 | 3 | 2022-07-17 | -140 | 40 | throught_magnetit_over_Cu_around | Дефект под медью и магнетитом. Медь только окружает дефект. магнетит закрывает половину дефекта.
25 | 1 | 10.87 | -132 | 48 | throught_plateAndmagnetit_over_Cu | Медь покрывает дефект полностью. магнетит покрывает дефект наполовину. сплошная решетка покрывает половину дефекта с другой стороны
25 | 2 | 10.99 | -132 | 48 | throught_plateAndmagnetit_over_Cu | Медь покрывает дефект полностью. магнетит покрывает дефект наполовину. сплошная решетка покрывает половину дефекта с другой стороны
25 | 3 | 10.96 | -132 | 48 | throught_plateAndmagnetit_over_Cu | Медь покрывает дефект полностью. магнетит покрывает дефект наполовину. сплошная решетка покрывает половину дефекта с другой стороны
100 | 1 | 10.14 | -122 | 58 | throught_plateAndmagnetit_over_Cu | Медь покрывает дефект полностью. магнетит покрывает дефект наполовину. сплошная решетка покрывает половину дефекта с другой стороны
100 | 2 | 10.29 | -122 | 58 | throught_plateAndmagnetit_over_Cu | Медь покрывает дефект полностью. магнетит покрывает дефект наполовину. сплошная решетка покрывает половину дефекта с другой стороны
100 | 3 | 10.26 | -120 | 60 | throught_plateAndmagnetit_over_Cu | Медь покрывает дефект полностью. магнетит покрывает дефект наполовину. сплошная решетка покрывает половину дефекта с другой стороны
200 | 1 | 10.18 | -114 | 66 | throught_plateAndmagnetit_over_Cu | Медь покрывает дефект полностью. магнетит покрывает дефект наполовину. сплошная решетка покрывает половину дефекта с другой стороны
200 | 2 | 10.15 | -114 | 66 | throught_plateAndmagnetit_over_Cu | Медь покрывает дефект полностью. магнетит покрывает дефект наполовину. сплошная решетка покрывает половину дефекта с другой стороны
200 | 3 | 2022-07-10 | -114 | 66 | throught_plateAndmagnetit_over_Cu | Медь покрывает дефект полностью. магнетит покрывает дефект наполовину. сплошная решетка покрывает половину дефекта с другой стороны
25 | 1 | 8.71 | -158 | 22 | throught_plateAndmagnetit_over_Cu_around | Медь окружает дефект. магнетит покрывает дефект наполовину. сплошная решетка покрывает половину дефекта с другой стороны
25 | 2 | 8.71 | -159 | 21 | throught_plateAndmagnetit_over_Cu_around | Медь окружает дефект. магнетит покрывает дефект наполовину. сплошная решетка покрывает половину дефекта с другой стороны
25 | 3 | 8.69 | -158 | 22 | throught_plateAndmagnetit_over_Cu_around | Медь окружает дефект. магнетит покрывает дефект наполовину. сплошная решетка покрывает половину дефекта с другой стороны
100 | 1 | 12.26 | -155 | 25 | throught_plateAndmagnetit_over_Cu_around | Медь окружает дефект. магнетит покрывает дефект наполовину. сплошная решетка покрывает половину дефекта с другой стороны
100 | 2 | 12.16 | -157 | 23 | throught_plateAndmagnetit_over_Cu_around | Медь окружает дефект. магнетит покрывает дефект наполовину. сплошная решетка покрывает половину дефекта с другой стороны
100 | 3 | 12 | -154 | 26 | throught_plateAndmagnetit_over_Cu_around | Медь окружает дефект. магнетит покрывает дефект наполовину. сплошная решетка покрывает половину дефекта с другой стороны
200 | 1 | 14.79 | -138 | 42 | throught_plateAndmagnetit_over_Cu_around | Медь окружает дефект. магнетит покрывает дефект наполовину. сплошная решетка покрывает половину дефекта с другой стороны
200 | 2 | 14.77 | -139 | 41 | throught_plateAndmagnetit_over_Cu_around | Медь окружает дефект. магнетит покрывает дефект наполовину. сплошная решетка покрывает половину дефекта с другой стороны
200 | 3 | 14.67 | -138 | 42 | throught_plateAndmagnetit_over_Cu_around | Медь окружает дефект. магнетит покрывает дефект наполовину. сплошная решетка покрывает половину дефекта с другой стороны
25 | 1 | 2022-01-13 | -122 | 58 | throught_plateHoleAndMagnetit_over_Cu | Медь покрывает дефект полностью. магнетит покрывает дефект наполовину. решетка с отверстиями покрывает половину дефекта с другой стороны
25 | 2 | 12.79 | -123 | 57 | throught_plateHoleAndMagnetit_over_Cu | Медь покрывает дефект полностью. магнетит покрывает дефект наполовину. решетка с отверстиями покрывает половину дефекта с другой стороны
25 | 3 | 12.74 | -123 | 57 | throught_plateHoleAndMagnetit_over_Cu | Медь покрывает дефект полностью. магнетит покрывает дефект наполовину. решетка с отверстиями покрывает половину дефекта с другой стороны
100 | 1 | 10.56 | -101 | 79 | throught_plateHoleAndMagnetit_over_Cu | Медь покрывает дефект полностью. магнетит покрывает дефект наполовину. решетка с отверстиями покрывает половину дефекта с другой стороны
100 | 2 | 10.41 | -101 | 79 | throught_plateHoleAndMagnetit_over_Cu | Медь покрывает дефект полностью. магнетит покрывает дефект наполовину. решетка с отверстиями покрывает половину дефекта с другой стороны
100 | 3 | 10.32 | -100 | 80 | throught_plateHoleAndMagnetit_over_Cu | Медь покрывает дефект полностью. магнетит покрывает дефект наполовину. решетка с отверстиями покрывает половину дефекта с другой стороны
200 | 1 | 7.46 | -59 | 121 | throught_plateHoleAndMagnetit_over_Cu | Медь покрывает дефект полностью. магнетит покрывает дефект наполовину. решетка с отверстиями покрывает половину дефекта с другой стороны
200 | 2 | 7.51 | -58 | 122 | throught_plateHoleAndMagnetit_over_Cu | Медь покрывает дефект полностью. магнетит покрывает дефект наполовину. решетка с отверстиями покрывает половину дефекта с другой стороны
200 | 3 | 2022-02-07 | -58 | 122 | throught_plateHoleAndMagnetit_over_Cu | Медь покрывает дефект полностью. магнетит покрывает дефект наполовину. решетка с отверстиями покрывает половину дефекта с другой стороны
25 | 1 | 8.98 | -159 | 21 | throught_plateHoleAndMagnetit_over_Cu_around | Медь окружает дефект. магнетит покрывает дефект наполовину. решетка с отверстиями покрывает половину дефекта с другой стороны
25 | 2 | 8.94 | -159 | 21 | throught_plateHoleAndMagnetit_over_Cu_around | Медь окружает дефект. магнетит покрывает дефект наполовину. решетка с отверстиями покрывает половину дефекта с другой стороны
25 | 3 | 8.96 | -159 | 21 | throught_plateHoleAndMagnetit_over_Cu_around | Медь окружает дефект. магнетит покрывает дефект наполовину. решетка с отверстиями покрывает половину дефекта с другой стороны
100 | 1 | 12.58 | -154 | 26 | throught_plateHoleAndMagnetit_over_Cu_around | Медь окружает дефект. магнетит покрывает дефект наполовину. решетка с отверстиями покрывает половину дефекта с другой стороны
100 | 2 | 12.45 | -154 | 26 | throught_plateHoleAndMagnetit_over_Cu_around | Медь окружает дефект. магнетит покрывает дефект наполовину. решетка с отверстиями покрывает половину дефекта с другой стороны
100 | 3 | 12.47 | -154 | 26 | throught_plateHoleAndMagnetit_over_Cu_around | Медь окружает дефект. магнетит покрывает дефект наполовину. решетка с отверстиями покрывает половину дефекта с другой стороны
200 | 1 | 2022-03-14 | -133 | 47 | throught_plateHoleAndMagnetit_over_Cu_around | Медь окружает дефект. магнетит покрывает дефект наполовину. решетка с отверстиями покрывает половину дефекта с другой стороны
200 | 2 | 2022-02-14 | -133 | 47 | throught_plateHoleAndMagnetit_over_Cu_around | Медь окружает дефект. магнетит покрывает дефект наполовину. решетка с отверстиями покрывает половину дефекта с другой стороны
200 | 3 | 14.19 | -133 | 47 | throught_plateHoleAndMagnetit_over_Cu_around | Медь окружает дефект. магнетит покрывает дефект наполовину. решетка с отверстиями покрывает половину дефекта с другой стороны